## QC工程図
QC工程図 アルミブラケット 機械加工工程
製品名 |  |  | アルミブラケット XS500-BKT-002 |  |  |  |  | 図番・型式 |  | A6061-T6
文書番号 |  |  | QC-BKT-002 |  |  |  |  | 版数 |  | B
作成日 |  |  | 2025-04-01 |  |  |  |  | 承認者 |  | 高橋 部長
部署 |  |  | 製造部 機械加工ライン |  |  |  |  | 適用規格 |  | IATF 16949 / ISO 9001
工程 No. | 工程名 | 作業場所 | 使用設備 ・治工具 | 管理項目 ・品質特性 | 管理規格値 （規格・基準） | 検査 頻度 | 記録様式 | 担当 部署 | 特記 事項
10 | 原材料受入 | 倉庫 | ノギス / 硬度計 | 材質証明書確認 寸法±0.5mm | ロット抜取 | ロット抜取 | 受入記録 | 品証
20 | フライス加工（荒） | MC1号機 | マシニングセンタ | 取代確認: +0.5mm残し | 初品・終品 | 初品・終品 | 加工記録 | 製造
30 | フライス加工（仕上） | MC2号機 | マシニングセンタ / 三次元測定機 | 平面度: 0.05以下 寸法: 図面±0.1mm | 全数 | 全数 | 三次元測定記録 | 品証
40 | ドリル・タップ加工 | MC3号機 | マシニングセンタ / ゲージ | ねじ精度: 6H 穴位置: ±0.05mm | 全数 | 全数 | ゲージ検査記録 | 製造
50 | バリ取り・洗浄 | 仕上エリア | エアブロー / 洗浄機 | バリなし 洗浄後清浄度確認 | 全数 | 全数 | 洗浄記録 | 製造
60 | 陽極酸化処理 | 外注（アルマイト） | 目視 / 膜厚計 | 膜厚: 15±3μm 色調均一 | ロット抜取 | ロット抜取 | 処理証明書 | 品証
70 | 最終寸法検査 | 検査室 | 三次元測定機 / マイクロメータ | 全寸法 図面値内 表面粗さ Ra≤1.6 | 全数 | 全数 | 最終検査成績書 | 品証
80 | 出荷 | 梱包エリア | ラベルプリンタ | 防錆処置 / 梱包確認 | 全数 | 全数 | 出荷記録 | 物流

## 改訂履歴
改訂履歴
版数 | 改訂日 | 改訂者 | 承認者 | 改訂内容
A | 2025-03-01 | 山田 一郎 | 鈴木 部長 | 初版発行
B | 2025-04-01 | 山田 一郎 | 高橋 部長 | 最新版発行