## QC工程図
QC工程図 ギアハウジングカバー 鋳造・加工工程
製品名 |  |  | ギアハウジングカバー XS500-GHC-004 |  |  |  |  | 図番・型式 |  | FC250
文書番号 |  |  | QC-GHC-004 |  |  |  |  | 版数 |  | B
作成日 |  |  | 2025-04-01 |  |  |  |  | 承認者 |  | 田中 部長
部署 |  |  | 製造部 鋳造ライン |  |  |  |  | 適用規格 |  | IATF 16949 / ISO 9001
工程 No. | 工程名 | 作業場所 | 使用設備 ・治工具 | 管理項目 ・品質特性 | 管理規格値 （規格・基準） | 検査 頻度 | 記録様式 | 担当 部署 | 特記 事項
10 | 溶湯受入・成分確認 | 溶解炉 | 発光分析装置 | C: 3.2〜3.6% Si: 1.8〜2.4% | チャージ毎 | チャージ毎 | 溶湯分析記録 | 品証
20 | 鋳造 | 鋳造機 | 金型温度計 / 圧力計 | 型温: 200〜250°C 射出圧: 80MPa | 初品・終品 | 初品・終品 | 鋳造記録 | 製造
30 | 鋳造品外観検査 | 検査台 | 目視 / 限度見本 | 鋳巣・割れなし 寸法基準内 | 全数 | 全数 | 外観検査記録 | 品証
40 | 機械加工（フランジ） | MC4号機 | マシニングセンタ | 合わせ面平面度: ≤0.05mm 穴位置±0.05mm | 全数 | 全数 | 加工記録 | 製造
50 | ねじ加工 | MC4号機 | タップ / ねじゲージ | M8 6H精度 有効深さ確認 | 全数 | 全数 | ゲージ記録 | 製造
60 | 超音波探傷試験 | 試験室 | 超音波探傷装置 | 内部欠陥なし（C等級以上） | 全数 | 全数 | UT記録 | 品証
70 | 塗装 | 塗装ブース | 膜厚計 / 密着試験 | 膜厚: 40±10μm 密着: 碁盤目試験合格 | ロット抜取 | ロット抜取 | 塗装記録 | 製造
80 | 最終検査・出荷 | 検査室 | 三次元測定機 | 全寸法確認 / 出荷判定 | 全数 | 全数 | 最終成績書 | 品証

## 改訂履歴
改訂履歴
版数 | 改訂日 | 改訂者 | 承認者 | 改訂内容
A | 2025-03-01 | 山田 一郎 | 鈴木 部長 | 初版発行
B | 2025-04-01 | 山田 一郎 | 田中 部長 | 最新版発行