## QC工程図
QC工程図 シャフトカップリング 旋盤加工工程
製品名 |  |  | シャフトカップリング XS500-CPL-003 |  |  |  |  | 図番・型式 |  | S45C
文書番号 |  |  | QC-CPL-003 |  |  |  |  | 版数 |  | A
作成日 |  |  | 2025-04-01 |  |  |  |  | 承認者 |  | 佐藤 部長
部署 |  |  | 製造部 旋盤ライン |  |  |  |  | 適用規格 |  | IATF 16949 / ISO 9001
工程 No. | 工程名 | 作業場所 | 使用設備 ・治工具 | 管理項目 ・品質特性 | 管理規格値 （規格・基準） | 検査 頻度 | 記録様式 | 担当 部署 | 特記 事項
10 | 丸棒材受入 | 倉庫 | ノギス / 硬度計 | 材質証明確認 外径±0.3mm | 全数 | 全数 | 受入記録 | 品証
20 | 旋削加工（荒） | NC旋盤1号 | NC旋盤 | 取代: +0.3mm残し | 初品 | 初品 | 加工記録 | 製造
30 | 旋削加工（仕上） | NC旋盤2号 | NC旋盤 / マイクロメータ | 外径公差: h6 面粗さ: Ra0.8 | 全数 | 全数 | 寸法記録 | 製造
40 | キー溝加工 | フライス盤 | エンドミル / ゲージ | キー溝幅: +0/−0.03mm 深さ±0.05mm | 全数 | 全数 | ゲージ記録 | 製造
50 | 研削加工 | 円筒研削盤 | 円筒研削盤 / エアゲージ | 外径公差: 0/−0.015mm Ra≤0.8μm | 全数 | 全数 | 研削記録 | 製造
60 | 動バランス試験 | バランサ | 動バランス試験機 | G6.3以下 | 全数 | 全数 | バランス記録 | 品証
70 | 最終検査 | 検査室 | 三次元測定機 | 全寸法確認 傷・欠けなし | 全数 | 全数 | 最終成績書 | 品証
80 | 防錆・梱包 | 梱包エリア | 防錆剤スプレー | 防錆処置 / 個別梱包 | 全数 | 全数 | 出荷記録 | 物流

## 改訂履歴
改訂履歴
版数 | 改訂日 | 改訂者 | 承認者 | 改訂内容
A | 2025-03-01 | 山田 一郎 | 鈴木 部長 | 初版発行
A | 2025-04-01 | 山田 一郎 | 佐藤 部長 | 最新版発行