## QC工程図
QC工程図 シールドプレート プレス・溶接工程
製品名 |  |  | シールドプレート XS500-SHP-005 |  |  |  |  | 図番・型式 |  | SPCC t3.0
文書番号 |  |  | QC-SHP-005 |  |  |  |  | 版数 |  | A
作成日 |  |  | 2025-04-01 |  |  |  |  | 承認者 |  | 渡辺 部長
部署 |  |  | 製造部 プレスライン |  |  |  |  | 適用規格 |  | IATF 16949 / ISO 9001
工程 No. | 工程名 | 作業場所 | 使用設備 ・治工具 | 管理項目 ・品質特性 | 管理規格値 （規格・基準） | 検査 頻度 | 記録様式 | 担当 部署 | 特記 事項
10 | 鋼板受入 | 倉庫 | マイクロメータ / 引張試験 | 板厚: 3.0±0.1mm 引張強度証明確認 | コイル毎 | コイル毎 | 受入記録 | 品証
20 | プレス打抜き | プレス機1号 | プレス機 / ダイ | 外形寸法±0.2mm バリ高さ≤0.1mm | 初品・終品 | 初品・終品 | プレス記録 | 製造
30 | 穴あけ加工 | プレス機2号 | プレス機 / ピンゲージ | 穴径±0.05mm 位置±0.15mm | 全数 | 全数 | ゲージ記録 | 製造
40 | 曲げ加工 | ベンダ | ベンダ / 角度計 | 曲げ角度±0.5° R3.0内側 | 全数 | 全数 | 曲げ記録 | 製造
50 | バリ取り・洗浄 | 仕上エリア | バリ取り機 / 洗浄槽 | 全面バリなし / 油分除去 | 全数 | 全数 | 洗浄記録 | 製造
60 | 電気亜鉛メッキ | 外注（メッキ） | 膜厚計 / 耐食試験 | 膜厚: 8±2μm 中性塩水噴霧 48h合格 | ロット抜取 | ロット抜取 | メッキ証明書 | 品証
70 | 寸法・外観検査 | 検査台 | ノギス / 目視 | 全寸法公差内 外観: 傷・メッキ不良なし | 全数 | 全数 | 検査記録 | 品証
80 | 梱包・出荷 | 梱包エリア | ラベルプリンタ | 緩衝材梱包 / 出荷ラベル | 全数 | 全数 | 出荷記録 | 物流

## 改訂履歴
改訂履歴
版数 | 改訂日 | 改訂者 | 承認者 | 改訂内容
A | 2025-03-01 | 山田 一郎 | 鈴木 部長 | 初版発行
A | 2025-04-01 | 山田 一郎 | 渡辺 部長 | 最新版発行